## KNAUF
Прайс-лист на высокотехнологичные гипсовые строительные смеси
Вид | Способ применения | Расход | Цена | Опт 1 | Опт 2
Гипсовые смеси
| ХП Старт | Толщина одного слоя: минимальная 10 мм максимальная 30 мм Расход при слое 10 мм ~10 кг/ м2 Высыхание ~ 7 суток | 200.5
Штукатурка гипсовая КНАУФ-ХП СТАРТ.
Применяется для оштукатуривания вручную стен с обычным твердым основанием внутри помещений с нормальной влажностью, включая кухни и ванные. Расход гипсовой штукатурки КНАУФ-ХП Старт в 2 раза меньше традиционных цементно-песчаных штукатурных смесей. Высокая водоудерживающая способность — растворная смесь не расслаивается и не обезвоживается даже на пористых, хорошо впитывающих влагу основаниях и при повышенной температуре. Регулирует влажностный режим в помещении — «дышит», создавая благоприятный микроклимат в помещении.
| МН Старт | Толщина одного слоя: минимальная 10 мм максимальная 30 мм Расход при слое 10 мм ~10 кг / м2 Высыхание ~ 7 суток | 206.8
Штукатурка гипсовая машинного нанесения
Предназначена для оштукатуривания стен и потолков внутри помещений машинным способом с помощью штукатурных машин, например, PFT G5, PFT G4.Высокая производительность работ — в 3-4 раза больше по сравнению с ручным нанесением. Не трескается даже при толстом слое.
| МП 75 | Толщина слоя: стена 8 — 50 мм потолок 8 — 15 мм Расход при слое 10 мм ~10 кг/ м2 Высыхание ~ 7 суток | 263.3
Штукатурка гипсовая машинного нанесения КНАУФ-МП 75
Предназначена для высококачественного оштукатуривания стен и потолков внутри помещений машинным способом с помощью штукатурных машин, например, PFT G5, PFT G4, PFT Monojet. Высокая производительность работ — в 3-4 раза больше по сравнению с ручным нанесением. Штукатурка гипсовая КНАУФ-МП 75 обеспечивает гладкую поверхность, которая не нуждается в дополнительном шпаклевании. Не трескается даже при толстом слое.
| Гольдбанд | Толщина одного слоя: минимальная 8 мм максимальная 50 мм Расход при слое 10 мм ~8,5 кг/ м2 Высыхание ~ 7 суток | 336.5
Штукатурка гипсовая КНАУФ-Гольдбанд
Предназначена для высококачественного оштукатуривания вручную стен с твёрдым и прочным основанием (кирпичная кладка, цементная штукатурка, плотный и пористый бетон), а также поверхностей из пенополистирола и ЦСП внутри помещений с нормальной влажностью, включая кухни и ванные комнаты. Рекомендуется там, где требуется высококачественная отделка поверхности в кратчайшие сроки.
| Ротбанд | Толщина слоя: стена 5 — 50 мм потолок 5 — 15 мм Расход при слое 10 мм ~8,5 кг/ м2 Высыхание ~ 7 суток | 424.3
Штукатурка гипсовая универсальная КНАУФ-Ротбанд
Универсальная сухая штукатурная смесь на основе гипса с полимерными добавками, обеспечивающими повышенную адгезию. Предназначена для высококачественного оштукатуривания потолков и стен с обычным твердым основанием, например, таких как, бетон, кирпич, цементная штукатурка, а так же поверхностей из пенополистирола, ЦСП.
| ХП Финиш | Толщина слоя: минимальная 1 мм максимальная 3 мм Расход при сплошном шпаклевании, на каждый 1 мм 0,9 кг | 206.5
Шпаклевка гипсовая КНАУФ-ХП Финиш.
Применяется для поверхностного шпаклевания потолков и стен с обычным твердым основанием внутри помещений с нормальной влажностью, включая кухни и ванные. Не трескается и не дает усадки. Короткие сроки высыхания на поверхности. Материал изготовлен из экологически чистого природного минерала (гипса) и не содержит вредных для здоровья человека веществ.
| Фуген | Толщина слоя: минимальная 1 мм максимальная 3 мм Расход при заделке стыков ГКЛ 0,25 кг при сплошном шпаклевании, на каждый 1 мм 0,8 кг | 417.4
Шпаклевка гипсовая универсальная КНАУФ-Фуген
Заделки стыков гипсокартонных КНАУФ-листов (ГКЛ), имеющих утонённую и полукруглую утонённую кромку, с использованием армирующей ленты; заделки трещин и других возможных повреждений гипсокартонных КНАУФ-листов (ГКЛ); тонкослойного шпаклевания плоских бетонных и оштукатуренных поверхностей; заполнения стыков сборных бетонных элементов; монтажа и заделки стыков гипсовых пазогребневых плит; приклеивания к ровной поверхности гипсокартонных листов и комбинированных панелей; склеивания и шпаклевания гипсовых элементов; для внутренних работ.
| Унифлот | Толщина слоя: минимальная 1 мм максимальная 5 мм Расход для потолков 0,3 кг для перегородок 0,5 кг | 1047.7
Шпаклевка гипсовая высокопрочная КНАУФ-Унифлот.
Предназначена для заделки стыков гипсокартонных КНАУФ-листов (ГКЛ), КНАУФ-суперлистов (ГВЛ), КНАУФ-суперпола (элементы пола из ГВЛВ) и перфорированных плит КНАУФ-Клинео с кромкой 4ПК и КНАУФ-Акустика с кромками 4ПК и 2ФК/2ПК. При применении смеси КНАУФ-Унифлот заделка стыковых швов листов с полукруглой утонённой кромкой (ПЛУК) производится без использования армирующей ленты. Предназначена для внутренних работ.
| Мульти-Финиш М | Расход: 1 кг/м2 Толщина слоя: минимальная: 0,2 мм максимальная: 10 мм | 391
Шпаклевка гипсовая финишная машинного нанесения
Предназначена для машинного нанесения с помощью машины PFT RITMO POWERcoat и сплошного шпаклевания шероховатых и неровных оснований, стыков железобетонных плит, для нанесения тонкого слоя шпаклевочной растворной смеси на ровные основания из бетона, гипсокартонных и гипсоволокнистых листов и штукатурок, и получения высококачественных поверхностей под покраску, обои и другие декоративные покрытия. прочная машинного нанесения не дает трещин расход на 20% ниже, чем у полимерных шпаклевок легко водится на «ноль» не пылит.
| КНАУФ Ротбанд-Паста | при заделки КНАУФ – листов с утоненной кромкой: 0,3 кг/м при сплошном шпаклевании: 1,7 кг/м2 Плотность: 1,7 кг/л | 612
Шпаклевка готовая финишная
Шпаклевания штукатурных и бетонных поверхностей стен и потолков перед оклейкой обоями или окраской; заделки стыков между КНАУФ-листами с утоненной кромкой (УК) и прямой обрезанной кромкой, в сочетании с армирующей лентой; финишного шпаклевания поверхности и стыков КНАУФ-листов, заделанных с применением смеси КНАУФ-Фуген или КНАУФ-Унифлот, при подготовке поверхности под высококачественную окраску; Шпаклевочную смесь КНАУФ-Ротбанд Паста нельзя применять для заделки стыков между перфорированными гипсокартонными звукопоглощающими листами.
| КНАУФ-ТРИБОН | Толщина слоя: минимальная 10 мм максимальная 60 мм Расход сухой смеси при слое 1 мм 1,7 кг/м2 Высыхание слоя 10 мм ~ 7 дней* | 194.7
Напольная самонивелирующаяся смесь
Применяется внутри помещений с сухим и нормальным влажностными режимами по несущим основаниям для создания самонивелирующих выравнивающих стяжек толщиной 10-60 мм под последующие финишные покрытия Используется при ремонте и новом строительстве по бетонным и деревянным основаниям Применяется для повышения звукоизолирующих свойств перекрытия и снижения уровня ударного шума
Цементные смеси
| Грюнбанд | Толщина одного слоя 10-30 мм Максимальный размер фракции 1,5 мм Плотность < 1100 кг/м3 Прочность на сжатие >3,4 МПа Прочность сцепления >0,4 МПа Коэффициент паропроницаемости, 0,1 мг/м·ч·Па | 321
Штукатурка цементная теплоизоляционная фасадная КНАУФ-Грюнбанд.
Применяется для наружных и внутренних работ. Предназначена для оштукатуривания поверхностей фасадов зданий, стен и потолков во влажных помещениях, по основаниям из керамического и силикатного кирпича, бетона, газо-, пено-, керамзитобетонных блоков под последующее нанесение на них декоративных покрытий (например, декоративной штукатурки КНАУФ-Диамант, краски, облицовочной плитки и т.п.).
| Унтерпутц | Толщина штукатурки 10-35 мм максимальная (одного слоя) 20 мм минимальная 10 мм Зернистость до 1,5 мм Водоудерживающая способность не менее 98 % | 274
Штукатурка цементная фасадная КНАУФ-Унтерпутц.
Применяется при наружных и внутренних работах. Может наноситься вручную и с помощью непрерывно работающих высокопроизводительных растворосмесительных насосов, например, G4, G5, Monojet фирмы «ПФТ» (PFT). Предназначена для высококачественного оштукатуривания фасадов, а также обычных твердых оснований в помещениях с повышенной влажностью (подвалы, прачечные, производственные помещения и т.п.) под последующее нанесение на них декоративных покрытий (декоративных штукатурок КНАУФ-Диамант, краски, облицовочной плитки и т.п.). Штукатурка цементная фасадная КНАУФ-Унтерпутц — идеальная основа под декоративные покрытия фасадов. Повышает водоудерживающую способность поверхности. Пластичность и возможность тонкослойного нанесения раствора. Смесь не дает усадки и не образует трещин при высыхании.
| Зокельпутц | Толщина штукатурки 10-35 мм максимальная (одного слоя) 15 мм минимальная 10 мм Зернистость до 1,5 мм Водоудерживающая способность не менее 98 % Жизнеспособность раствора 1,5-2,0 часа | 294.3
Штукатурка цементная цокольная КНАУФ-Зокельпутц.
Применяется для наружных и внутренних работ. Предназначена для машинного и ручного нанесения в местах с повышенными динамическими нагрузками или воздействием грунтовых вод. Применяется для оштукатуривания цоколей, а также обычных и твердых оснований в помещениях с повышенной влажностью (подвалы, прачечные, производственные помещения и т.п.) под последующее нанесение декоративных покрытий (например, декоративной штукатурки КНАУФ-Диамант, краски, облицовочной плитки, природного камня и т.п.).
| Севенер | Максимальный размер фракции 1,5 мм Плотность в сухом состоянии ~ 1600 кг/м3 Прочность при сжатии, не менее 7,5 МПа Коэффициент паропроницаемости, не менее 0,1 мг/(м ч Па) Расход, кг/м2 3,5-7,0 (зависит от вида работ) | 451.7
Штукатурно-клеевая смесь КНАУФ-Севенер.
КНАУФ-Севенер применяется: при устройстве систем наружной теплоизоляции зданий для приклеивания на обычные основания стен теплоизоляционных плит из пенополистирола или минеральной ваты и нанесения на их поверхность защитного слоя, армированного стеклотканной сеткой, с последующим покрытием декоративными штукатурками КНАУФ-Диамант и т.п.; для ремонта старых (растрескавшихся) штукатурных поверхностей фасадов зданий, в том числе структурных штукатурок, без- или с прочно держащимся красочным покрытием; как сцепляющая штукатурка-мост для поверхностей гладкого и пористого бетона и др.; как тонкослойный промежуточный слой штукатурки для гладких бетонных поверхностей. КНАУФ-Севенер можно наносить на структурированные, прочные, очищенные от пыли минеральные штукатурки и такие же поверхности с дисперсионным покрытием или штукатурные покрытия на основе искусственных смол (при необходимости, после соответствующей обработки).
| Диамант | Плотность < 1770 кг/м3 (в сухом состоянии) Размер зерна < 3 мм Прочность при сжатии > 3,5 МПа Коэффициент паропроницаемости, 0,1 мг/м·ч·Па Водопоглощение < 15 % Морозостойкость не ниже 50 циклов Расход, кг/м2 около 3,8 Фасовка бумажный мешок, 25 кг | 369.6
Штукатурка цементная декоративная КНАУФ-Диамант.
Для наружных и внутренних работ. Применяется при оштукатуривании фасадов зданий и в помещениях с повышенной влажностью по поверхности цементных штукатурок (например, КНАУФ-Унтерпутц, КНАУФ-Зокульпутц, КНАУФ-Грюндбанд) и бетона, а также в системах наружной теплоизоляции зданий по армирующему слою раствора штукатурно-клеевой смеси КНАУФ-Севенер, внутри помещений по гипсовой штукатурке КНАУФ-Ротбанд, КНАУФ-Гольдбанд, КНАУФ-МП 75, гипсокартонным КНАУФ-листам и т.п. При обработке, в зависимости от инструмента и консистенции раствора, образуется шероховатая (зернистая) или бороздковая структура, может окрашиваться.
| Адгезив | Плотность (в сухом состоянии) ~ 1600 кг/м3 Прочность при сжатии не менее 7,5 МПа Коэффициент паропроницаемости не менее 0,1 мг/(м час Па) Водопоглощение менее 15% Морозостойкость 150 циклов Расход, кг/м2 около 8 (при толщине слоя обрызга 5 мм) Фасовка бумажный мешок 25 кг | 369.6
Штукатурка цементная для обрызга адгезионная КНАУФ-Адгезив.
Применяется для предварительной обработки, обрызга таких оснований, как бетон, бутовый камень, силикатный кирпич, старая кирпичная кладка, смешанная кладка перед нанесением выравнивающих цементных штукатурок КНАУФ-Грюндбанд, КНАУФ-Унтерпутц, КНАУФ-Зокельпутц. Служит альтернативой сетки по бетонным основаниям. Для внутренних и наружных работ.
Кнауф - Лист
| КНАУФ-лист (ГКЛ) 2500х1200х8 мм (78) | Длина от 2000 до 4000 Ширина от 600 до 1200 Толщина 6, 5; 8; 9,5, 12,5; 14; 16 мм | 84.3
КНАУФ-лист гипсокартонный обычный (ГКЛ А УК)
Применяется для устройства легких межкомнатных перегородок, подвесных потолков, облицовки стен, в зданиях и помещениях с сухим и нормальным влажностными режимами по СНиП 23-02-2003, а также для изготовления декоративных и звукопоглощающих изделий.
| КНАУФ-лист (ГКЛ) 2000х1200х9,5 мм (66) "Двушка" | Длина от 2000 до 4000 Ширина от 600 до 1200 Толщина 6, 5; 8; 9,5, 12,5; 14; 16 мм | 82.8
КНАУФ-лист гипсокартонный обычный (ГКЛ А УК)
Применяется для устройства легких межкомнатных перегородок, подвесных потолков, облицовки стен, в зданиях и помещениях с сухим и нормальным влажностными режимами по СНиП 23-02-2003, а также для изготовления декоративных и звукопоглощающих изделий.
| КНАУФ-лист (ГКЛ) 2500х1200х9,5 мм (66) | Длина от 2000 до 4000 Ширина от 600 до 1200 Толщина 6, 5; 8; 9,5, 12,5; 14; 16 мм | 82.8
КНАУФ-лист гипсокартонный обычный (ГКЛ А УК)
Применяется для устройства легких межкомнатных перегородок, подвесных потолков, облицовки стен, в зданиях и помещениях с сухим и нормальным влажностными режимами по СНиП 23-02-2003, а также для изготовления декоративных и звукопоглощающих изделий.
| КНАУФ-лист (ГКЛ) 2500х1200х12,5 мм (50) | Длина от 2000 до 4000 Ширина от 600 до 1200 Толщина 6, 5; 8; 9,5, 12,5; 14; 16 мм | 89.7
КНАУФ-лист гипсокартонный обычный (ГКЛ А УК)
Применяется для устройства легких межкомнатных перегородок, подвесных потолков, облицовки стен, в зданиях и помещениях с сухим и нормальным влажностными режимами по СНиП 23-02-2003, а также для изготовления декоративных и звукопоглощающих изделий.
| КНАУФ-лист (ГКЛ) 2700х1200х12,5 мм (52) | Длина от 2000 до 4000 Ширина от 600 до 1200 Толщина 6, 5; 8; 9,5, 12,5; 14; 16 мм | 89.7
КНАУФ-лист гипсокартонный обычный (ГКЛ А УК)
Применяется для устройства легких межкомнатных перегородок, подвесных потолков, облицовки стен, в зданиях и помещениях с сухим и нормальным влажностными режимами по СНиП 23-02-2003, а также для изготовления декоративных и звукопоглощающих изделий.
| КНАУФ-лист (ГКЛ) 3000х1200х12,5 мм (52) | Длина от 2000 до 4000 Ширина от 600 до 1200 Толщина 6, 5; 8; 9,5, 12,5; 14; 16 мм | 89.7
КНАУФ-лист гипсокартонный обычный (ГКЛ А УК)
Применяется для устройства легких межкомнатных перегородок, подвесных потолков, облицовки стен, в зданиях и помещениях с сухим и нормальным влажностными режимами по СНиП 23-02-2003, а также для изготовления декоративных и звукопоглощающих изделий.
| КНАУФ-лист (ГКЛ) 2500х1200х16 мм (38) | Длина от 2000 до 4000 Ширина от 600 до 1200 Толщина 6, 5; 8; 9,5, 12,5; 14; 16 мм | 165.15
КНАУФ-лист гипсокартонный обычный (ГКЛ А УК)
Применяется для устройства легких межкомнатных перегородок, подвесных потолков, облицовки стен, в зданиях и помещениях с сухим и нормальным влажностными режимами по СНиП 23-02-2003, а также для изготовления декоративных и звукопоглощающих изделий.
| КНАУФ-лист (ГКЛВ) 2500х1200х9,5 мм (66) | Длина от 2000 до 4000 Ширина от 600 до 1200 Толщина 6, 5; 8; 9,5, 12,5; 14; 16 мм | 121.5
КНАУФ-лист гипсокартонный обычный (ГКЛ А УК)
Применяется для устройства легких межкомнатных перегородок, подвесных потолков, облицовки стен и огнезащиты конструкций в зданиях и помещениях с повышенной влажностью, с обеспечением вытяжной вентиляции и при условии защиты лицевой поверхности, например: гидроизоляцией, водостойкими грунтовками, красками, керамической плиткой.
| КНАУФ-лист (ГКЛВ) 2500х1200х12,5 мм (50) | Длина от 2000 до 4000 Ширина от 600 до 1200 Толщина 6, 5; 8; 9,5, 12,5; 14; 16 мм | 129.8
КНАУФ-лист гипсокартонный обычный (ГКЛ А УК)
Применяется для устройства легких межкомнатных перегородок, подвесных потолков, облицовки стен и огнезащиты конструкций в зданиях и помещениях с повышенной влажностью, с обеспечением вытяжной вентиляции и при условии защиты лицевой поверхности, например: гидроизоляцией, водостойкими грунтовками, красками, керамической плиткой.
| КНАУФ-лист (ГКЛВ) 2700х1200х12,5 мм (52) | Длина от 2000 до 4000 Ширина от 600 до 1200 Толщина 6, 5; 8; 9,5, 12,5; 14; 16 мм | 129.8
КНАУФ-лист гипсокартонный обычный (ГКЛ А УК)
Применяется для устройства легких межкомнатных перегородок, подвесных потолков, облицовки стен и огнезащиты конструкций в зданиях и помещениях с повышенной влажностью, с обеспечением вытяжной вентиляции и при условии защиты лицевой поверхности, например: гидроизоляцией, водостойкими грунтовками, красками, керамической плиткой.
| КНАУФ-лист (ГКЛВ) 3000х1200х12,5 мм (52) | Длина от 2000 до 4000 Ширина от 600 до 1200 Толщина 6, 5; 8; 9,5, 12,5; 14; 16 мм | 129.8
КНАУФ-лист гипсокартонный обычный (ГКЛ А УК)
Применяется для устройства легких межкомнатных перегородок, подвесных потолков, облицовки стен и огнезащиты конструкций в зданиях и помещениях с повышенной влажностью, с обеспечением вытяжной вентиляции и при условии защиты лицевой поверхности, например: гидроизоляцией, водостойкими грунтовками, красками, керамической плиткой.
| КНАУФ-лист (ГКЛВ) 2500х1200х16 мм (38) | Длина от 2000 до 4000 Ширина от 600 до 1200 Толщина 6, 5; 8; 9,5, 12,5; 14; 16 мм | 194.8
КНАУФ-лист гипсокартонный обычный (ГКЛ А УК)
Применяется для устройства легких межкомнатных перегородок, подвесных потолков, облицовки стен и огнезащиты конструкций в зданиях и помещениях с повышенной влажностью, с обеспечением вытяжной вентиляции и при условии защиты лицевой поверхности, например: гидроизоляцией, водостойкими грунтовками, красками, керамической плиткой.
| КНАУФ-лист (ГКЛО) 2500х1200х12,5 мм (50) | Длина от 2000 до 4000 Ширина от 600 до 1200 Толщина 6, 5; 8; 9,5, 12,5; 14; 16 мм | 114
КНАУФ-лист гипсокартонный обычный (ГКЛ А УК)
Применяется для устройства легких межкомнатных перегородок, подвесных потолков, облицовки стен и огнезащиты конструкций в зданиях и помещениях с сухим и нормальным влажностными режимами по СНиП 23-02-2003.
| КНАУФ-лист (ГКЛО) 3000х1200х12,5 мм (52) | Длина от 2000 до 4000 Ширина от 600 до 1200 Толщина 6, 5; 8; 9,5, 12,5; 14; 16 мм | 114
КНАУФ-лист гипсокартонный обычный (ГКЛ А УК)
Применяется для устройства легких межкомнатных перегородок, подвесных потолков, облицовки стен и огнезащиты конструкций в зданиях и помещениях с сухим и нормальным влажностными режимами по СНиП 23-02-2003.
| КНАУФ-лист (ГКЛО) 2500х1200х16 мм (38) | Длина от 2000 до 4000 Ширина от 600 до 1200 Толщина 6, 5; 8; 9,5, 12,5; 14; 16 мм | 168.7
КНАУФ-лист гипсокартонный обычный (ГКЛ А УК)
Применяется для устройства легких межкомнатных перегородок, подвесных потолков, облицовки стен и огнезащиты конструкций в зданиях и помещениях с сухим и нормальным влажностными режимами по СНиП 23-02-2003.
| КНАУФ-лист (ГКЛВО) 2500х1200х2,56 мм (50) | Длина от 2000 до 4000 Ширина от 600 до 1200 Толщина 6, 5; 8; 9,5, 12,5; 14; 16 мм | 145.6
КНАУФ-лист гипсокартонный обычный (ГКЛ А УК)
Применяется для устройства легких межкомнатных перегородок, подвесных потолков, облицовки стен и огнезащиты конструкций. Обладает одновременно свойствами листов ГКЛВ и ГКЛО.
Кнауф - Суперлист
| КНАУФ-суперлист (ГВЛ) 2500х1200х10 мм (50) | Прямая кромка. Гипсоволокнистые КНАУФ-суперлисты (ГВЛ) с прямой продольной кромкой предназначены для устройства конструкций сборных оснований пола КНАУФ ОП 13. | 166.2
Гипсоволокнистый КНАУФ-суперлист (КСЛ ПК)
Предназначены для применения в жилых, административных, общественных и производственных зданиях: всех степеней огнестойкости, включая I степень; всех классов конструктивной пожарной опасности, включая класс СО; всех классов функциональной пожарной опасности, включая класс Ф1; любых конструктивных систем и типов; любого уровня ответственности, включая повышенный; различной этажности; независимо от климатических и инженерно-геологических условий строительства.
| КНАУФ-суперлист (ГВЛ) 2500х1200х10 мм (50) | Фальцевая кромка. Для обшивки каркасных конструкций (перегородок, облицовок, подвесных потолков, конструкций мансард) применяются листы с фальцевой продольной кромкой. | 166.2
Гипсоволокнистый КНАУФ-суперлист (КСЛ ФК)
Предназначены для применения в жилых, административных, общественных и производственных зданиях: всех степеней огнестойкости, включая I степень; всех классов конструктивной пожарной опасности, включая класс СО; всех классов функциональной пожарной опасности, включая класс Ф1; любых конструктивных систем и типов; любого уровня ответственности, включая повышенный; различной этажности; независимо от климатических и инженерно-геологических условий строительства.
| КНАУФ-суперлист (ГВЛ) 2500х1200х12,5 мм (40) | Прямая кромка. Гипсоволокнистые КНАУФ-суперлисты (ГВЛ) с прямой продольной кромкой предназначены для устройства конструкций сборных оснований пола КНАУФ ОП 13. | 196.7
Гипсоволокнистый КНАУФ-суперлист (КСЛ ПК)
Предназначены для применения в жилых, административных, общественных и производственных зданиях: всех степеней огнестойкости, включая I степень; всех классов конструктивной пожарной опасности, включая класс СО; всех классов функциональной пожарной опасности, включая класс Ф1; любых конструктивных систем и типов; любого уровня ответственности, включая повышенный; различной этажности; независимо от климатических и инженерно-геологических условий строительства.
| КНАУФ-суперлист (ГВЛ) 2500х1200х12,5 мм (50) | Фальцевая кромка. Для обшивки каркасных конструкций (перегородок, облицовок, подвесных потолков, конструкций мансард) применяются листы с фальцевой продольной кромкой. | 196.7
Гипсоволокнистый КНАУФ-суперлист (КСЛ ФК)
Предназначены для применения в жилых, административных, общественных и производственных зданиях: всех степеней огнестойкости, включая I степень; всех классов конструктивной пожарной опасности, включая класс СО; всех классов функциональной пожарной опасности, включая класс Ф1; любых конструктивных систем и типов; любого уровня ответственности, включая повышенный; различной этажности; независимо от климатических и инженерно-геологических условий строительства.
| КНАУФ-суперлист, влагостойкий (ГВЛВ) 2500х1200х10 мм (50) | Прямая кромка. Гипсоволокнистые КНАУФ-суперлисты (ГВЛ) с прямой продольной кромкой предназначены для устройства конструкций сборных оснований пола КНАУФ ОП 13. | 164.3
Гипсоволокнистый КНАУФ-суперлист влагостойкий (КСЛВ ПК)
Предназначены для применения в жилых, административных, общественных и производственных зданиях: всех степеней огнестойкости, включая I степень; всех классов конструктивной пожарной опасности, включая класс СО; всех классов функциональной пожарной опасности, включая класс Ф1; любых конструктивных систем и типов; любого уровня ответственности, включая повышенный; различной этажности; независимо от климатических и инженерно-геологических условий строительства.
| КНАУФ-суперлист, влагостойкий (ГВЛВ) 2500х1200х10 мм (50) | Фальцевая кромка. Для обшивки каркасных конструкций (перегородок, облицовок, подвесных потолков, конструкций мансард) применяются листы с фальцевой продольной кромкой. | 164.3
Гипсоволокнистый КНАУФ-суперлист влагостойкий (КСЛВ ФК)
Предназначены для применения в жилых, административных, общественных и производственных зданиях: всех степеней огнестойкости, включая I степень; всех классов конструктивной пожарной опасности, включая класс СО; всех классов функциональной пожарной опасности, включая класс Ф1; любых конструктивных систем и типов; любого уровня ответственности, включая повышенный; различной этажности; независимо от климатических и инженерно-геологических условий строительства.
| КНАУФ-суперлист, влагостойкий (ГВЛВ) 2500х1200х12,5 мм (40) | Прямая кромка. Гипсоволокнистые КНАУФ-суперлисты (ГВЛ) с прямой продольной кромкой предназначены для устройства конструкций сборных оснований пола КНАУФ ОП 13. | 198.5
Гипсоволокнистый КНАУФ-суперлист влагостойкий (КСЛВ ПК)
Предназначены для применения в жилых, административных, общественных и производственных зданиях: всех степеней огнестойкости, включая I степень; всех классов конструктивной пожарной опасности, включая класс СО; всех классов функциональной пожарной опасности, включая класс Ф1; любых конструктивных систем и типов; любого уровня ответственности, включая повышенный; различной этажности; независимо от климатических и инженерно-геологических условий строительства.
| КНАУФ-суперлист, влагостойкий (ГВЛВ) 2500х1200х12,5 мм (40) | Фальцевая кромка. Для обшивки каркасных конструкций (перегородок, облицовок, подвесных потолков, конструкций мансард) применяются листы с фальцевой продольной кромкой. | 198.5
Гипсоволокнистый КНАУФ-суперлист влагостойкий (КСЛВ ФК)
Предназначены для применения в жилых, административных, общественных и производственных зданиях: всех степеней огнестойкости, включая I степень; всех классов конструктивной пожарной опасности, включая класс СО; всех классов функциональной пожарной опасности, включая класс Ф1; любых конструктивных систем и типов; любого уровня ответственности, включая повышенный; различной этажности; независимо от климатических и инженерно-геологических условий строительства.
| КНАУФ-суперпол, 1200х600х20 мм (70) | Масса элемента, кг около 18 Ширина фальцев, мм – нижнего слоя – верхнего слоя 50 Полезная площадь элемента, м2 0,75 | 451.7
Гипсоволокнистый КНАУФ-суперпол
Применяется для устройства сборного основания пола, в зданиях различного назначения. Процесс монтажа включает следующие этапы работ: Разметку уровня пола. Укладку полиэтиленовой пленки (пароизоляции). Установку кромочной ленты по периметру ограждающих конструкций, примыкающих к сборному основанию пола. Укладку и нивелировку выравнивающего слоя сухой засыпки. Монтаж сборного основания пола (стяжки) в зависимости от выбранного конструктивного решения.
Кнауф - Аквапанель
| КНАУФ-АКВАПАНЕЛЬ Индур, 1200х2400х12,5 мм | Вес, кг/м2 около 15 Мин радиус изгиба (м) для плиты шириной 900 мм 3 Мин радиус изгиба (м) для полос из плит шириной 300 мм 1 Масса 1 м2 плиты, кг/м2 около 15 Плотность, кг/мЗ около 1050 | 586
Цементная плита АКВАПАНЕЛЬ Внутренняя
АКВАПАНЕЛЬ Внутренняя — влагостойкий материал, обеспечивающий прочное и надежное основание для облицовки плиткой. АКВАПАНЕЛЬ Внутренняя применяется в каркасно-обшивных конструкциях — перегородках, облицовках стен и подвесных потолках в помещениях с влажным и мокрым режимом эксплуатации. АКВАПАНЕЛЬ Внутренняя используется при устройстве: зон вокруг бассейнов в частном и общественном секторах, отделке кухонь и зон, где производится ежедневная влажная уборка, душевых, автомобильных моек, прачечных, гаражей и подвалов.
| КНАУФ-АКВАПАНЕЛЬ Аутдур, 1200х2400х12,5 мм | Вес, кг/м2 около 16 Мин. радиус изгиба (м) для плиты шириной 900 мм >3 Мин. радиус изгиба (м) для полос из плит шириной 300 мм >1 Плотность, кг/мЗ 1100- 1200 Предел прочности при изгибе, МПа > 10,0 | 586
Цементная плита АКВАПАНЕЛЬ Наружная
АКВАПАНЕЛЬ Наружная применяется в зданиях различных архитектурно-строительных систем: каркасно-панельном деревянном домостроении; в зданиях на стальном каркасе; в монолитно-каркасном домостроении; а также при: ремонте и восстановлении фасадов; при облицовке наружных стен, балконов, лоджий, отделке цоколей; при устройстве наружных подвесных потолков, софитов, свесов крыш. АКВАПАНЕЛЬ Наружная применяется при устройстве конструкций ненесущих наружных каркасно-обшивных стен поэлементной сборки на стальном каркасе с воздушным зазором или без.
| КНАУФ-АКВАПАНЕЛЬ Индур, 1200х900х12,5 мм | Вес, кг/м2 около 15 Мин радиус изгиба (м) для плиты шириной 900 мм 3 Мин радиус изгиба (м) для полос из плит шириной 300 мм 1 Масса 1 м2 плиты, кг/м2 около 15 Плотность, кг/мЗ около 1050 | 615.7
Цементная плита АКВАПАНЕЛЬ Внутренняя
АКВАПАНЕЛЬ Внутренняя — влагостойкий материал, обеспечивающий прочное и надежное основание для облицовки плиткой. АКВАПАНЕЛЬ Внутренняя применяется в каркасно-обшивных конструкциях — перегородках, облицовках стен и подвесных потолках в помещениях с влажным и мокрым режимом эксплуатации. АКВАПАНЕЛЬ Внутренняя используется при устройстве: зон вокруг бассейнов в частном и общественном секторах, отделке кухонь и зон, где производится ежедневная влажная уборка, душевых, автомобильных моек, прачечных, гаражей и подвалов.
| КНАУФ-АКВАПАНЕЛЬ Аутдур, 1200х900х12,5 мм | Вес, кг/м2 около 16 Мин. радиус изгиба (м) для плиты шириной 900 мм >3 Мин. радиус изгиба (м) для полос из плит шириной 300 мм >1 Плотность, кг/мЗ 1100- 1200 Предел прочности при изгибе, МПа > 10,0 | 614
Цементная плита АКВАПАНЕЛЬ Наружная
АКВАПАНЕЛЬ Наружная применяется в зданиях различных архитектурно-строительных систем: каркасно-панельном деревянном домостроении; в зданиях на стальном каркасе; в монолитно-каркасном домостроении; а также при: ремонте и восстановлении фасадов; при облицовке наружных стен, балконов, лоджий, отделке цоколей; при устройстве наружных подвесных потолков, софитов, свесов крыш. АКВАПАНЕЛЬ Наружная применяется при устройстве конструкций ненесущих наружных каркасно-обшивных стен поэлементной сборки на стальном каркасе с воздушным зазором или без.
Кнауф - Файерборд
| КНАУФ-Файерборд, 2500х1200х12,5 мм (44) | Масса: 10,5 кг/м2 Плотность: 850 кг/м3 Теплопроводность: 0,22 Вт/мК | 694
Негорючие плиты КНАУФ-Файерборд ПК
КНАУФ-Файерборд применяется в качестве огнезащитного облицовочного материала в каркасно-обшивных конструкциях перегородок, облицовок стен и подвесных потолков на путях эвакуации и в зальных помещениях в зданиях различного функционального назначения, этажности и вместимости, в других строительных конструкциях, где согласно требованиям пожарной безопасности предусмотрено применение негорючих строительных материалов (НГ) класса пожарной опасности КМ0. Данные требования приведены в табл. 28 и 29 Приложения к Федеральному закону Российской Федерации от 22 июля 2008 г. N 123-ФЗ "Технический регламент о требованиях пожарной безопасности".
Кнауф - Акустика
| КНАУФ-Акустика, Б2-12/25КВ-4 ПК 2400х1200х12,5 Б (25) | Масса: 8,5-9,6 кг/м2 (в зависимости от вида перфорации) Плотность: 650-730 кг/м3 | 341.9
Плиты перфорированные гипсокартонные звукопоглощающие
Плиты перфорированные гипсокартонные звукопоглощающие КНАУФ-акустика предназначены для применения в качестве звукопоглощающей облицовки в конструкциях подвесных потолков и стен с целью улучшения акустических характеристик помещения. Плиты КНАУФ-Акустика применяются также для создания криволинейных поверхностей, позволяя воплощать многообразные замыслы проектировщиков и архитекторов. Плиты применяют в помещениях с сухим и нормальным влажностными режимами в соответствии со СНиП 23-02-2003 Тепловая защита зданий.
| КНАУФ-Акустика, С1-8/18КР-4 ПК 1998х1188х12,5 Б (25) | Масса: 8,5-9,6 кг/м2 (в зависимости от вида перфорации) Плотность: 650-730 кг/м3 | 348.6
Плиты перфорированные гипсокартонные звукопоглощающие
Плиты перфорированные гипсокартонные звукопоглощающие КНАУФ-акустика предназначены для применения в качестве звукопоглощающей облицовки в конструкциях подвесных потолков и стен с целью улучшения акустических характеристик помещения. Плиты КНАУФ-Акустика применяются также для создания криволинейных поверхностей, позволяя воплощать многообразные замыслы проектировщиков и архитекторов. Плиты применяют в помещениях с сухим и нормальным влажностными режимами в соответствии со СНиП 23-02-2003 Тепловая защита зданий.
| КНАУФ-Акустика, С1-8/18КР-4 ПК 1998х1188х12,5 Б (25) | Масса: 8,5-9,6 кг/м2 (в зависимости от вида перфорации) Плотность: 650-730 кг/м3 | 348.6
Плиты перфорированные гипсокартонные звукопоглощающие
Плиты перфорированные гипсокартонные звукопоглощающие КНАУФ-акустика предназначены для применения в качестве звукопоглощающей облицовки в конструкциях подвесных потолков и стен с целью улучшения акустических характеристик помещения. Плиты КНАУФ-Акустика применяются также для создания криволинейных поверхностей, позволяя воплощать многообразные замыслы проектировщиков и архитекторов. Плиты применяют в помещениях с сухим и нормальным влажностными режимами в соответствии со СНиП 23-02-2003 Тепловая защита зданий.
| КНАУФ-Акустика, С1-8/18КР-4 ПК 1998х1188х12,5 Ч (25) | Масса: 8,5-9,6 кг/м2 (в зависимости от вида перфорации) Плотность: 650-730 кг/м3 | 348.6
Плиты перфорированные гипсокартонные звукопоглощающие
Плиты перфорированные гипсокартонные звукопоглощающие КНАУФ-акустика предназначены для применения в качестве звукопоглощающей облицовки в конструкциях подвесных потолков и стен с целью улучшения акустических характеристик помещения. Плиты КНАУФ-Акустика применяются также для создания криволинейных поверхностей, позволяя воплощать многообразные замыслы проектировщиков и архитекторов. Плиты применяют в помещениях с сухим и нормальным влажностными режимами в соответствии со СНиП 23-02-2003 Тепловая защита зданий.
| КНАУФ-Акустика, С2-12/25КВ-4 ПК 2000х1200х12,5 Б (25) | Масса: 8,5-9,6 кг/м2 (в зависимости от вида перфорации) Плотность: 650-730 кг/м3 | 348.2
Плиты перфорированные гипсокартонные звукопоглощающие
Плиты перфорированные гипсокартонные звукопоглощающие КНАУФ-акустика предназначены для применения в качестве звукопоглощающей облицовки в конструкциях подвесных потолков и стен с целью улучшения акустических характеристик помещения. Плиты КНАУФ-Акустика применяются также для создания криволинейных поверхностей, позволяя воплощать многообразные замыслы проектировщиков и архитекторов. Плиты применяют в помещениях с сухим и нормальным влажностными режимами в соответствии со СНиП 23-02-2003 Тепловая защита зданий.
| КНАУФ-Акустика, С2-12/25КВ-4 ПК 2000х1200х12,5 Ч (25) | Масса: 8,5-9,6 кг/м2 (в зависимости от вида перфорации) Плотность: 650-730 кг/м3 | 348.2
Плиты перфорированные гипсокартонные звукопоглощающие
Плиты перфорированные гипсокартонные звукопоглощающие КНАУФ-акустика предназначены для применения в качестве звукопоглощающей облицовки в конструкциях подвесных потолков и стен с целью улучшения акустических характеристик помещения. Плиты КНАУФ-Акустика применяются также для создания криволинейных поверхностей, позволяя воплощать многообразные замыслы проектировщиков и архитекторов. Плиты применяют в помещениях с сухим и нормальным влажностными режимами в соответствии со СНиП 23-02-2003 Тепловая защита зданий.
Кнауф - Профиль
| Профиль 28/27 (900) 0,6 мм |  | 30.8
| Профиль 60/27 (432) 0,6 мм |  | 43.8
| Профиль 50/40 (360) 0,6 мм |  | 44.7
| Профиль 50/50 (300) 0,6 мм |  | 56.1
| Профиль 75/40 (240) 0,6 мм |  | 53.6
| Профиль 75/50 (180) 0,6 мм |  | 62.3
| Профиль 100/40 (192) 0,6 мм |  | 61.8
| Профиль 100/50 (160) 0,6 мм |  | 69.8